## Full 1
RSI015 | m² | Paviment industrial, sistema MasterTop PG "MBCC de Sika".
Paviment industrial, realitzat amb el sistema MasterTop 135 PG "MBCC de Sika", apte per a aparcaments, en interiors, constituït per solera de formigó amb addició de fibres de 20 cm d'espessor, realitzada amb formigó HM-20/B/20/X0 fabricat en central i abocament des de camió amb un contingut de fibres sense funció estructural, fibres de polipropilè MasterFiber 022 "MBCC de Sika" de 0,6 kg/m³, estès i vibrat manual mitjançant regla vibrant; aplicació sobre el formigó fresc de capa de rodolament de 10 mm d'espessor de morter fluït d'enduriment ràpid, MasterTop 135 PG "MBCC de Sika", CT - C60 - F10 - A6, segons UNE-EN 13813, color gris (20 kg/m²) i acabat superficial mitjançant remolinat i polit mecànics. El preu no inclou la base de la solera ni l'execució i el segellat dels junts.
Codi |  | Unitat | Descripció | Rendiment |  |  | Preu unitari | Import
1 |  |  | Materials
mt10hmf010tLb |  | m³ | Formigó HM-20/B/20/X0, fabricat en central. | 0.21 |  |  | 85.8 | 18.02
mt08frb010a |  | kg | Fibres de polipropilè MasterFiber 022 "MBCC de Sika", de 12 mm de longitud i d'entre 31 i 35 micres de diàmetre, segons UNE-EN 14889-2, per a preveure fissures per retracció en elements de formigó. | 0.12 |  |  | 2.53 | 0.3
mt09bnc015d |  | kg | Morter fluït d'enduriment ràpid, MasterTop 135 PG "MBCC de Sika", CT - C60 - F10 - A6, segons UNE-EN 13813, color gris, compost de ciment i additius, amb resistència als sulfats, als àlcalis i a l'aigua de mar i una resistència a la abrasió segons el mètode Böhme UNE-EN 13892-3 de 6 cm³ / 50 cm². | 20 |  |  | 0.99 | 19.8
|  |  |  | Subtotal materials: |  |  |  | 38.12
2 |  |  | Equip i maquinària
mq04dua020b |  | h | Dúmper de descàrrega frontal de 2 t de càrrega útil. | 0.045 |  |  | 10.38 | 0.47
mq06vib020 |  | h | Regla vibrant de 3 m. | 0.037 |  |  | 5.23 | 0.19
mq06fra010 |  | h | Arremolinadora mecànica de formigó. | 0.29 |  |  | 5.68 | 1.65
mq06pym020 |  | h | Mescladora-bombadora per morters autoanivellants. | 0.232 |  |  | 10.91 | 2.53
mq06aca030 |  | h | Polidora per a paviments de formigó, composta per plats giratoris als que s'acoblen una sèrie de moles abrasives diamantades, refrigerades amb aigua, amb sistema d'aspiració. | 0.232 |  |  | 14.18 | 3.29
|  |  |  | Subtotal equip i maquinària: |  |  |  | 8.13
3 |  |  | Mà d'obra
mo121 |  | h | Oficial 1ª aplicador de paviments industrials. | 1.239 |  |  | 28.42 | 35.21
mo122 |  | h | Ajudant aplicador de paviments industrials. | 1.239 |  |  | 25.28 | 31.32
|  |  |  | Subtotal mà d'obra: |  |  |  | 66.53
4 |  |  | Costos directes complementaris
|  | % | Costos directes complementaris | 2 |  |  | 112.78 | 2.26
Cost de manteniment decennal: 64,42€ en els primers 10 anys. |  |  |  | Costos directes (1+2+3+4): |  |  |  | 115.04
Referència i títol de la norma |  |  |  |  | Aplicabilitat(a) | Obligatorietat(b) |  | Sistema(c)
EN 14889-2:2006 |  |  |  |  | 162007 | 162008 |  | 1/3
Fibras para hormigón. Parte 2: Fibras poliméricas. Definiciones, especificaciones y conformidad
EN 13813:2002 |  |  |  |  | 182003 | 182004 |  | 1/3/4
Mortero para recrecidos y acabados de suelos. Propiedades y requisitos.
(a) Data d'aplicabilitat de la norma harmonitzada
(b) Data en què finalitza el període de coexistència
(c) Sistema d'avaluació i verificació de la constància de les prestacions